## Blad1
BEDÖMNINGSPROTOKOLL | [7 empty] | 1 | 2 | 3 | 4 | 5 | 6 | 7 | 8 | 9 | 14 | 15 | 16 | 17 | 19
KÄLSVETS |  | Uppgift | 3A | METOD:135 |  | PA
Nr | Utseende |  |  | Måttenhet |  |  | MP
1 | Är fogen fri från sprickor/kratersprickor |  |  | spricka=0p |  |  | 10
2 | Är svetsen fri från ytliga porer. |  |  | 1 synlig por = 1 fel… |  |  | 10
3 | Är svetsen fri från kratrar? |  |  | krater =0p |  |  | 10
4 | Är all slagg o sprut avlägsnat ? |  |  | 99% |  |  | 10
5 | Är svetsen fri från smältdiken max 0,5 mm |  |  | upp till 10mm 1 defekt.Accum. |  |  | 10
6 | Är toppsträngen fri från linjära fel >1,5 mm |  |  | min/max> 1,5 mm =0p |  |  | 10
7 | Har svetsen för stort Z mått |  |  | Övergods > 2mm ett fel per 10mm. |  |  | 10
8 | Har svetsen för litet Z mått |  |  | Undergods. Ett fel per 10mm |  |  | 10
9 | Har fogen överrunnen svets ? |  |  | coldlaps, styck |  |  | 10
10 | Har svetsfogen jämna övergångar/ rätt symmetri |  |  | fattningsvinkel >110grader - antal |  |  | 10
11 | Finns det tändmärken ? |  |  | ja/nej antal |  |  | 10
12 | Är uppgiften enlig ritning |  |  | ja/nej |  |  | 10
13 | Slipmärken på färdig svets |  |  | ja/nej |  |  | 10
14 | Har objektet vinkeldeformationer |  |  | < 3 grader |  |  | 10
15 | är strängning/pendling snygg/symmetrisk |  |  | ja/nej |  |  | 10
16 | kontroll start och stopp i toppsträng |  |  | ja/nej |  |  | 10
17 | kontroll start och stopp i roten |  |  | ja/nej |  |  | 10
|  |  |  | SUMMA SYNING: |  |  | 10 | 0 | 0 | 0 | 0 | 0 | 0 | 0 | 0 | 0 | 0 | 0 | 0 | 0 | 0 | 0
|  |  |  | RESULTAT BRYTPROV: GODKÄNNT 5p. |  |  | 5 | 5 | 5 | 0 | 5 | 0 |  | 0 | 0 | 0 | 0 | 5 | 0 | 5
[5 empty] | SUMMA POÄNG: |  | 15 | 5 | 5 | 0 | 5 | 0 | 0 | 0 | 0 | 0 | 0 | 5 | 0 | 5 | 0 | 0
Anmärkning: Poängskala = 0-10, Svetsklass ISO 5817 (B)
Inga defekter = 10 poäng, 1 defekt = 8 poäng, 2 defekter = 6 poäng, 3 defekter= 4p, 4+defekter = 0 poäng
Brytprov: 3p för bruten käl. 1p inga porer. 1p ingen slagg/inneslutningar. Totalt 5p.